## Plan1
CORRENTE DE FUGA DE PÁRA-RAIOS DE DISTRIBUIÇÃO
TESTES EM PÁRA-RAIOS DE DISTRIBUIÇÃO, CLASSE 27kV / 5kA, FABRICADOS COM VARISTORES DE ÓXIDO METÁLICO, SEM CENTELHADOR SÉRIE. A CURVA DE ATUAÇÃO COORDENA COM ELO FUSIVEL 12K.
AMOSTRAS |  |  |  | GRÁFICOS FASES R, S E T RESPECTIVAMENTE
| R | S | T
CORRENTE DE FUGA (mA) | TENSÃO (kVcc) | TENSÃO (kVcc) | TENSÃO (kVcc)
0 | 27 | 27 | 27
0 | 30 | 30 | 30
1 | 34 | 34.7 | 34.5
2 | 34.7 | 35.3 | 35.6
3 | 36.3 | 36.6 | 36.6
4 | 36.6 | 37.3 | 37.3
5 | 37.3 | 37.7 | 37.7
6 | 37.7 | 38.3 | 38.3
7 | 38 | 38.5 | 38.4
8 | 38.3 | 38.6 | 38.6
9 | 38.8 | 38.9 | 39
10 | 38.9 | 39 | 39.2
11 | 39 | 39.2 | 39.3
12 | 39.2 | 39.4 | 39.4
13 | 39.4 | 39.5 | 39.7
14 | 39.6 | 39.8 | 39.8
15 | 39.7 | 39.9 | 40.1
20 | 40.4 | 40.6 | 40.7
25 | 40.8 | 40.8 | 41
30 | 41.1 | 41.1 | 41.3
40 | 41.6 | 41.6 | 41.9
50 | 42 | 41.9 | 42.2
60 | 42.3 | 42.2 | 42.4
70 | 42.5 | 42.4 | 42.7
80 | 42.8 | 42.6 | 42.8
90 | 42.9 | 42.8 | 43.1
100 | 43 | 42.9 | 43.2
MATERIAL DIDÁTICO, NÃO DEVE SER UTILIZADO PARA USO
PROFISSIONAL.